## concrete
№ | Дата отгрузки | Вид бетона | Объем | 28 суток класс | 28 суток прочность | 7 суток - % | 7 суток - класс | 7 суток - прочность
27 | 2024-10-15 | В15 |  | В20 | 26.2 | 71 | В20 | 18.3
28 | 2024-10-17
37 | 2024-11-09
38 | 2024-11-25

## !_ПРОТОКОЛ
|  |  | 7 суток |  |  |  |  | 28 суток
Объект |  | Дата заливки | № | Дата | % | класс | прочность | № | Дата | класс | прочность
ППН | Установка подготовки и нагнетания воды (УПиНВ). Площадка поднапорных насосов Н-1А,Б и насосов внутренней перекачки Н-2А,Б" | 2024-10-17 | 2456/4 | 2024-10-24 | 73 | В20 | 19.1 | 2456/5/4 | 2024-11-14 | В20 | 27.2 | ФМ1 2 ступень
|  | 2024-10-15 | 2449/4 | 2024-10-22 | 71 | В20 | 18.3 | 2449/1/4 | 2024-11-12 | В20 | 26.2 | ФМ1 1 ступень
|  | 2024-11-09 | 2464/4 | 2024-11-16 | 74 | В15 | 14.5 | 2464/1/4 | 2024-12-07 | В15 | 20.2
|  | 2024-11-25 | 2466/4 | 2024-11-21 |  |  |  | 2466/1/4 | 2024-12-12 | В15 | 19.6